## 能源回收期
多晶硅光伏电站的能源回收期计算（从硅沙到光伏电站）
产业链 | 能耗 | 单位 | 材料消耗 |  | 单位 | 折合成每瓦能耗kwh/Wp | 备注
硅沙到冶金硅料 | 13 | kwh/kg | 每生产1kg高纯多晶硅料需要冶金硅 | 1.5 | Kg | 0.1625 | 制造每瓦太阳电池需要的工业硅：1.2×1.5×1000g/144Wp = 12.5g/Wp
冶金硅到多晶硅硅锭 * | 200 | kwh/kg | 拉制硅棒或浇铸1kg硅锭/硅棒需要高纯多晶硅料 | 1.2 | Kg | 1.666667 | 制造每瓦太阳电池需要的高纯多晶硅： 1200g/144Wp = 8.3g/Wp，国内先进水平：6g/Wp
多晶硅硅锭到硅片* | 2 | kwh/kg | 1kg硅棒或硅锭可以切出125×125mm的硅片 | 60 | 片 | 0.01388889 | 每片平均制造2.4Wp太阳电池，合计为：144Wp/kg。（薄片可切70~90片）
硅片到多晶硅电池* | 0.2 | kwh/Wp
多晶硅电池到组件 | 0.15 | kwh/Wp |  |  |  |  | 含封装材料（钢化玻璃，EVA，TPT等）的生产能耗
电池组件到光伏电站系统 * | 0.15 | kwh/Wp |  |  |  |  | 含并网控制逆变器、电缆、开关、支架、仪表等的生产能耗
产业链总能量消耗 | 2.343056 | kwh/Wp
太阳电池组件成品率 | 98%
光伏系统每瓦全部能量消耗 | 2.390873 | kwh/Wp |  |  |  |  | 也就是说安装好一W光伏发电系统需 2.3909度电
每瓦光伏系统年发电量 | 1.5 | kwh/Wp.年 |  |  |  |  | 中国西部的太阳能资源丰富，光伏发电系统的年平均利用小时数为3000小时（已经考虑了系统效率），东部差一些，约为1000小时，平均1500小时，即每瓦太阳电池一年可以发出1.5kWh的电
能量回收期 | 1.593915 | 年 |  |  |  |  | 薄膜电池年均发电量和多晶硅电池相当，但生产能耗减少一半，所以能量回收期为1.74/2=0.87年
*部分数据来源： | 《中国光伏产业清洁生产研究报告》 绿色和平组织 链接： http://t.cn/zO3q8LS
Note on B5: 按照中国《准入条件》多晶硅的单位能耗需低于200kWh/kg,欧美日7巨头先进水平为150-180 kwh/kg

## 碳排放
多晶硅光伏电站的碳排放计算（从硅沙到光伏电站）
产业链 | 折合成每瓦能耗 | 单位 | 备注
硅沙到冶金硅料 | 0.1625 | kwh/Wp | 制造每瓦太阳电池需要的工业硅：12.5g/Wp， SiO2+2C=Si+2CO，经计算，每瓦多晶硅在由SiO2还原工程中排放CO 11.7g
硅料到光伏电站 | 2.1806 | kwh/Wp
光伏产业链总能耗 | 2.3431 | kwh/Wp
每度电碳排放因子* | 749.45 | g CO2/kWh 克CO2每度电 | 按照国家发改委公布的《2011 中国区域电网基准线排放因子》采用华东区域电网的排放因子数值，取边际排放因子（OM）和容量边际排放因子（BM）平均值：0.74945tCO2/MWh。
光伏产业链能耗的碳足迹 | 1756.036295 | g CO2/Wp 克CO2每瓦
硅沙到冶金硅料的CO排放 | 11.7 | g CO2/Wp 克CO2每瓦
光伏全部碳足迹 | 1767.736295 | g CO2/Wp 克CO2每瓦
每瓦光伏系统年发电量 | 1.5 | kwh/Wp.年 | 中国西部的太阳能资源丰富，光伏发电系统的年平均利用小时数为3000小时（已经考虑了系统效率），东部差一些，约为1000小时，平均1500小时，即每瓦太阳电池一年可以发出1.5kWh的电
光伏电站使用寿命 | 25 | 年
每瓦光伏电站全寿命发电量 | 37.5 | KWH
平均每度光伏电的碳排放 | 47.13963 | g CO2/KWH 克CO2每度电
能源类型 | 燃煤发电* | 燃油发电* | 燃气发电* | 光伏发电
二氧化碳当量CO2-eq(g/kWh) | 796.7 | 525 | 377 | 47.14
这些化石能源是光伏发电碳排放量的10-20 倍，因此光伏 发电是真正的低碳能源。
*部分数据来源： | 《中国光伏产业清洁生产研究报告》 绿色和平组织 链接： http://t.cn/zO3q8LS